## Umfang EP und KP
Erprobungsstrecken zum Einsatz von temperaturabgesenktem Walzasphalt |  |  | Stand 24.01.2023
Prüfumfang im Rahmen von |  | Prüfumfang im Rahmen von
Erstprüfungen |  | Kontrollprüfungen
Merkmal | Regelung Bayern | Merkmal | Regelung Bayern
Gesteinskörnungen |  | Umfang | mind. 1 Probenahme im Referenzfeld u. je NTA-Feld
Korngrößenverteilung | ü
Rohdichte | ü | Asphaltmischgut
Asphaltgranulat |  | Korngrößenverteilung | ü
Korngrößenverteilung | ü | Bindemittelgehalt | ü
Bindemittelgehalt | ü | Rohdichte | ü
Erweichungspunkt RuK | ü | Raumdichte am Probekörper 1) | ü
BTSV | ü | Einaxialer Druck-Schwellversuch 1), 4) | ü
Asphaltgranulat-Rohdichte | ü | Abkühlversuch 1), 4) | ü
Bindemittel (nach E KvB bzw. mit Zusatz modifiziertes Bitumen)
Erweichungspunkt RuK | ü | rückgewonnenes Bindemittel
BTSV und BBR am Original | ü | Erweichungspunkt RuK | ü
BTSV und BBR nach Kurzzeitalterung (RTFOT) | ü | BTSV | ü
BTSV und BBR nach Langzeitalterung (RTFOT+PAV) | ü | BTSV nach Langzeitalterung (nur PAV) | ü
Phasenübergangstemperatur 2) | ü | BBR | ü
Zusätze |  | BBR nach Langzeitalterung (nur PAV) | ü
Art | ü
bei viskositätsverändernden3) Zusätzen und bei Zusätzen zur Temperaturabsenkung | Art, Bezeichnung, Hersteller und Lieferwerk | Eingebaute Schicht
bei viskositätsveränderten Bindemitteln | Bezeichnung, Hersteller und Lieferwerk | Einbaudicke bzw. Menge | ü
Zusammensetzung |  | Hohlraumgehalt | ü
rechnerische Korngrößenverteilung | ü | Verdichtungsgrad (Walzasphalt) | ü
Rohdichte des result. Gesteinskörnungsgemisches | ü | Schichtenverbund | ü
Berechnung Bmin | ü | profilgerechte Lage | ü
Wahl des Bindemittelgehaltes | ü | Ebenheit | ü
Wahl der Menge des Zusatzes | ü | Griffigkeit | ü
Prüfung von Mischgut und Probekörpern
Rohdichte | ü
Bindemittelablauf (SMA) | ü
Raumdichte am MPK 1) | ü
Hohlraumgehalt | ü
Hohlraumausfüllungsgrad | ü
Einaxialer Druck-Schwellversuch 1), 4) | ü
Abkühlversuch 1), 4) | ü
Haftverhalten | ü | Bauvertragsrelevant
rückgewonnenes Bindemittel (aus Labormischgut) |  | zur Erfahrungssammlung
Erweichungspunkt RuK | ü
BTSV | ü
BTSV nach Langzeitalterung (nur PAV) | ü
Phasenübergangstemperatur 2) | ü
Fußnoten:
1) Verdichtungstemperatur gem. Abschnitt 5.1 des M TA
2) bei Bindemittel nach E KvB, nur bei organischen Modifikationen
3) darunter fallen auch Zusätze zur Temperaturabsenkung ohne Viskositätsbeeinflussung
4) nur bei Asphaltdeckschicht und bei Asphaltbinderschicht erforderlich
Hinweis:
Bei den performance-orientierten Prüfungen sind Ergebnisse zu erwarten, die nicht in den derzeitigen Bewertungshintergrund passen,
da die Platten bei anderen Temperaturen hergestellt sind.